## Zemin Deneyleri
SONUÇ | Lab Adı | Su İçeriğinin Belirlenmesi TS EN ISO 17892-1 | Tane Yoğunluğunun Belirlenmesi (Piknometre Yöntemi) TS EN ISO 17892-3 | Tane Dağılımı (Eleme Yöntemi) TS EN ISO 17892-4 | Tane Dağılımı (Eleme Yöntemi) TS EN ISO 17892-4 | Tane Dağılımı (Eleme Yöntemi) TS EN ISO 17892-4 | Tane Dağılımı (Eleme Yöntemi) TS EN ISO 17892-4 | Tane Dağılımı (Eleme Yöntemi) TS EN ISO 17892-4 | Tane Dağılımı (Eleme Yöntemi) TS EN ISO 17892-4 | Tane Dağılımı (Eleme Yöntemi) TS EN ISO 17892-4 | Tane Dağılımı (Hidrometre Yöntemi) TS EN ISO 17892-4 | Tane Dağılımı (Hidrometre Yöntemi) TS EN ISO 17892-4 | Tane Dağılımı (Hidrometre Yöntemi) TS EN ISO 17892-4 | Tane Dağılımı (Hidrometre Yöntemi) TS EN ISO 17892-4 | Tane Dağılımı (Hidrometre Yöntemi) TS EN ISO 17892-4 | Tane Dağılımı (Hidrometre Yöntemi) TS EN ISO 17892-4 | Tane Dağılımı (Hidrometre Yöntemi) TS EN ISO 17892-4 | Tane Dağılımı (Hidrometre Yöntemi) TS EN ISO 17892-4 | Tane Dağılımı (Hidrometre Yöntemi) TS EN ISO 17892-4 | Geçirgenlik Deneyleri TS EN ISO 17892-11 | Geçirgenlik Deneyleri TS EN ISO 17892-11 | Geçirgenlik Deneyleri TS EN ISO 17892-11 | Geçirgenlik Deneyleri TS EN ISO 17892-11 | Likit Limitin Belirlenmesi TS EN ISO 17892-12 | Likit Limitin Belirlenmesi TS EN ISO 17892-12 | Plastik Limitin Belirlenmesi TS EN ISO 17892-12 | Zeminde kuru birim hacim ağırlık-su içeriği bağıntısının 2,5 kg lık tokmakla elde edilmesi (Standart enerji) TS 1900-1 | Zeminde kuru birim hacim ağırlık-su içeriği bağıntısının 2,5 kg lık tokmakla elde edilmesi (Standart enerji) TS 1900-1 | Zeminde kuru birim hacim ağırlık-su içeriği bağıntısının 4,5 kg lık tokmakla elde edilmesi (Yüksek enerji) TS 1900-1 | Zeminde kuru birim hacim ağırlık-su içeriği bağıntısının 4,5 kg lık tokmakla elde edilmesi (Yüksek enerji) TS 1900-1 | CBR (Taşıma oranının tayini) TS 1900-2
|  | Su İçeriği (%) | ρs (Mg/m3) | 20 mm Geçen % | 9,5 mm Geçen % | 4,75 mm Geçen % | 2 mm Geçen % | 0,425 mm Geçen % | 0,2 mm Geçen % | 0,063 mm Geçen % | 1 min Geçen % (K) | 2 min Geçen % (K) | 4 min Geçen % (K) | 8 min Geçen % (K) | 30 min Geçen % (K) | 60 min Geçen % (K) | 120 min Geçen % (K) | 360 min Geçen % (K) | 1440 min Geçen % (K) | Sabit Seviyeli m/s (K) | Düşen Seviyeli m/s (K) | Yükselen Kuyruk (Rising Tail) m/s (K) | Sabit Akış m/s (K) | LL (Düşen Koni) (%) | LL (Tek Nokta) (%) | PL (%) | γk mak (kN/m3 ) | ω (%) | γk mak (kN/m3 ) | ω (%) | Taşıma Oranı %
DENEY SONUCU GİRİŞ SATIRI ►
AÇIKLAMA SATIRI ► Yalnızca zorunlu hallerde kullanınız
Notlar: 1. Katılımcılar tarafından veri giriş sayfaları üzerinde herhangi bir değişiklik yapılmayacaktır. 2. Deney sonuçları sarı renk dolgulu "DENEY SONUCU GİRİŞ SATIRI" na girilecektir.Her bir deney için yalnızca değerlendirmeye tabi olacak tek bir sonuç verilecektir. 3. Katılım sağlanmayan deneylere ait deney sonucu giriş hücreleri boş bırakılacaktır. Herhangi bir işaretleme yapılmayacaktır. 4. "AÇIKLAMA SATIRI"na yalnızca zorunlu hallerde giriş yapılacaktır.